## taşyünü
TEKNİK BİLGİ FÖYÜ | [7 empty] | 2014-12-11
ÖZPOR TAŞYÜNÜ ARA BÖLME YALITIM LEVHASI
Özellikler | Sembol | Birim | Tanım |  |  |  | Tolerans | Standart
Malzeme | - | - | Taş Yünü |  |  |  | - | TS EN 13162
Yoğunluk | d | kg/m3 | 40 |  |  |  | + / - 10% | TS EN 13162
Uzuluk | L | mm | 1200 |  |  |  | + / - 2% | TS EN 13162
Genişlik | w | mm | 600 |  |  |  | + / - 1,5% | TS EN 13162
Kalınlık | t | mm | 50 | 60 | 80 | 100 | - 5mm Fazlasına müsaade edilir | TS EN 13162
Düzlemsellik | Smax | mm | <6 |  |  |  | <6 mm | TS EN 13162
Gönyeden Sapma | Sb | mm/m | ≤ 5 |  |  |  | ≤ 5 mm | TS EN 13162
Yanmazlık Sınıfı | - | - | A 1 |  |  |  | - | TS EN 13162
Isıl İletkenlik Beyan Değeri(10 0C) | λ | W/mK | 0.04 |  |  |  | - | TS EN 13162
Isıl Geçirgenlik Direnci Beyan Değeri | R | m2K/W | 1.25 | 1.5 | 2 | 2.5 | - | -
Max. Kullanım Sıcaklığı | - | 0C | 750 |  |  |  | - | -
Basma Mukavemeti | σ | kN/m2 | Aranmaz |  |  |  | - | -
Ambalaj Malzemesi | - | - | PE Film |  |  |  | - | -
Kaplama | - | - | YOK |  |  |  | - | -
ISO 9001:2008 ,ISO 14001:2004 , OHSAS 18001 Yönetim sistemi belgelerine sahip fabrikamızda EN 13162 ve EN 13172 standartlarına uygun olarak imal edilen ürünümüz, CE belgesine sahiptir.
Note on D15: ozpor: