## taşyünü
TEKNİK BİLGİ FÖYÜ | [7 empty] | 2014-12-11
ÖZPOR TAŞ YÜNÜ ÇATI ŞİLTESİ
Özellikler | Sembol | Birim | Tanım |  |  |  | Tolerans | Standart
Malzeme | - | - | Taş yünü |  |  |  | - | TS EN 13162
Yoğunluk | d | kg/m3 | 40 |  |  |  | + / - 10% | TS EN 13162
Uzunluk | L | mm | 5000 |  |  |  | + / - 2% | TS EN 13162
Genişlik | w | mm | 1200 |  |  |  | + / - 1,5% | TS EN 13162
Kalınlık | t | mm | 80 | 100 | 120 | 140 | - 5mm Fazlasına müsaade edilir | TS EN 13162
Düzlemsellik | Smax | mm | <6 |  |  |  | <6 mm | TS EN 13162
Gönyeden Sapma | Sb | mm/m | ≤ 5 |  |  |  | ≤ 5 mm | TS EN 13162
YangınSınıfı | - | - | A 1 |  |  |  | - | TS EN 13162
Termal İletkenlik | λ | W/mK | 0.04 |  |  |  | - | TS EN 13162
Termal Direnç | R | m2K/W | 2 | 2.5 | 3 | 3.5 | - | -
Maks.Kullanım Sıcaklığı | - | 0C | 750 |  |  |  | - | -
Basma Dayanımı | σ | kN/m2 | Aranmaz |  |  |  | - | -
Ambalaj | - | - | PE Film |  |  |  | - | -
Kaplama | - | - | YOK |  |  |  | - | -
ISO 9001:2008 ,ISO 14001:2004 , OHSAS 18001 Yönetim sistemi belgelerine sahip fabrikamızda EN 13162 ve EN 13172 standartlarına uygun olarak imal edilen ürünümüz, CE belgesine sahiptir.
Note on D15: ozpor: